## Sheet1
铝合金热处理相关知识 |  |  |  | 作成单位：昆山市丰浩热处理有限公司
严根男
作成日期：2020年9月30日
| T4 热处理（状态）：固溶淬火+自然时效 |  | （1道热处理工序）
| T6 热处理（状态）：固溶淬火+人工时效 |  | （2道热处理工序）
固溶 淬火
固溶：将零件加热（合理的加热速度）到特定的温度并保持足够时间的过程。
淬火（快速冷却）：将固溶后的零件快速转移到特定的冷却介质中冷却足够时间的过程。
备注：1.加热到特定的温度（固溶温度）：不同牌号的铝合金有不同的固溶温度。（以6061为例：535℃左右）
2.保温时间（固溶时间）：与零件厚度、成型方式、技术要求等有关。（以6061为例：5mm厚度约为1小时）
3.固溶-->淬火快速转移时间（淬火速度）：与零件厚度有关，通常时间以秒计。（以5mm厚度为例：15秒以内）
4.冷却足够时间（冷却时间）：零件厚度每25mm不少于2分钟。
5.特定的冷却介质：通常为水。
6.对于形状复杂，尺寸比较大，厚度较薄的零件固溶淬火后会存在严重地变形，通常需要在人工时效前做一次整形的工序。
7.固溶淬火后的零件处于一个不稳定的状态（随着在室温放置的时间延长，机械性能也会随着提高），通常需要做人工时效
来快速提高且稳定机械性能。（通常铝合金固溶淬火后是变软的，时效后才变硬）
时效
人工时效：将固溶淬火后的零件加热到特定的温度并保持足够时间的过程。
自然时效：将固溶淬火后的零件放置在自然环境下足够长时间的过程。（时间通常为几天、几周、几月、甚至更长）
备注：1.加热到特定的温度（时效温度）：不同牌号的铝合金有不同的时效温度。（以6061为例：175-180℃左右）
2.保温时间（时效时间）：与零件材料牌号、技术要求等有关。（以6061为例：约为8小时）
铝合金热处理后性能
1.铝合金热处理后性能主要包括：硬度、强度、延伸率、导电性等。
2.铝合金热处理后性能主要由以下几方面因素决定：
1）材料成份-硅、镁、铜、锌等 （以6061为例：镁及硅元素）
2）成型方式（铸造，锻造，挤型等）
3）固溶淬火（固溶温度、固溶时间、淬火速度、冷却时间）
4）时效（时效温度、时效时间、固溶-->时效的等待时间）
挤型厂在线固溶淬火 与 热处理厂固溶淬火 比较
|  | 挤型厂在线固溶淬火 一般为喷淋式/风冷式 淬火 | 热处理厂固溶淬火 一般为浸没式 淬火
固溶温度 |  | 可控性差，易出现温度不均匀 | 可控性强，均匀好（+/-5℃）
固溶时间 |  | 保温时间短，不充分 | 保温时间充分足够
淬火速度 |  | 冷却时间较短，冷却能力不充分 | 淬火速度稳定，冷却时间可控，冷却能力充分可控
冷却时间
固溶淬火零件变形情况 |  | 变形小 | 变形大
保温时间
淬火
快速冷却
固溶温度
保温时间
自然冷却
时效温度